## 问题质询
广州供电局2024至2026年第一批安全工器具框架公开招标（高处作业安全工器具、接地线、防护服等）澄清问题回复
序号 | 问题内容 | 供应商名称 | 类型 | 关联的范围 | 范围内容 | 提问时间 | 回复内容
1 | 关于安全工器具绝缘手套技术规范书的澄清 第8点，表8.1 技术参数和性能要求响应表中序号2绝缘手套（乳胶、橡胶）抗机械刺穿力、序号3绝缘手套（乳胶、橡胶）平均磨损量、序号4绝缘手套（乳胶、橡胶）耐切割指数、序号5绝缘手套（乳胶、橡胶）抗撕裂强度4个试验项目的标准参数值为橡胶或塑料材质的复合绝缘手套的国家标准，本次招标产品材质为乳胶手套，乳胶材质的绝缘手套试验值远远达不到技术规范书要求，请招标人确认标准参数值是否有误，请澄清。 | *** | 专用技术 | 标的 | 绝缘手套 | 2024-08-30 16:24:12 | 表8.1 技术参数和性能要求响应表中乳胶制绝缘手套要求修改如下： 1.★平均拉伸强度应不低于16MPa，平均扯断伸长率应不低于600%。拉伸永久变形不应超过15%。 2.★平均抗机械刺穿强度应不小于18N/mm 3.★平均磨损量不得大于0.05mg/r。 4.★耐切割指数应不于2.5。 5.★抗撕裂强度不得小于25N。 详见更新后的技术条件书。
2 | 根据绝缘手套技术规范书，表 8.1 技术参数和性能要求响应表的要求： 1、★抗刺穿力不得小于60N 2、★平均磨损量不得大于0.05mg/r 3、★耐切割指数不小于 2.5 4、★抗撕裂强度不得小于30N 以上4条参数在国家标准GB/T 17622-2008《带电作业用绝缘手套》仅针对条目号：5.2.4复合绝缘手套特殊机械性能要求。并不适用于常规型绝缘手套，请予以确认。 | *** | 专用技术 | 标的 | 绝缘手套 | 2024-09-03 09:40:42 | 表8.1 技术参数和性能要求响应表中乳胶制绝缘手套要求修改如下： 1.★平均拉伸强度应不低于16MPa，平均扯断伸长率应不低于600%。拉伸永久变形不应超过15%。 2.★平均抗机械刺穿强度应不小于18N/mm 3.★平均磨损量不得大于0.05mg/r。 4.★耐切割指数应不于2.5。 5.★抗撕裂强度不得小于25N。 详见更新后的技术条件书。
3 | 投标文件格式《5_商务_封面》里品类是填什么。 | *** | 商务 | 项目 | 广州供电局2024至2026年第一批安全工器具框架公开招标（高处作业安全工器具、接地线、防护服等） | 2024-09-03 10:31:26 | 封面要求填写“品类/标的名称”，请按标的名称填写。
4 | 商务评审，第2项交货服务响应情况。有针对交货期的评审要求。请问交货期是什么时间。 | *** | 商务 | 项目 | 广州供电局2024至2026年第一批安全工器具框架公开招标（高处作业安全工器具、接地线、防护服等） | 2024-09-03 15:18:09 | 按具体项目《框架采购合同（订单合同）》的要求确定。
5 | 安全帽技术规范书中 “5.3一般要求中第（11）条” 与技术规范书中 “11物资关键技术参数和性能要求响应表中的 表 11.1 技术参数和性能要求响应表中序号3帽体内顶部与缓冲衬垫的空间垂直距离不得大于 32mm” 相互矛盾。以上两个技术参数，相互矛盾，且根据"GB 2811-2019 头部防护 安全帽"技术标准中，垂直间距应为小于等于50MM，请确认是以哪个条款为准？ | *** | 专用技术 | 标的 | 高处作业安全工器具 | 2024-09-04 11:20:59 | 物资关键技术参数和性能要求响应表中为笔误，应为“帽体内顶部与缓冲衬垫的空间垂直距离不得小于32mm”。详见更新后的技术条件书。
6 | 防护服标包：技术规范书第12页表10.1中第12行要求：防电弧面屏面料ATPV 电弧值大于 168j/cm2 ，此ATPV值参考DL/T320-2019为4级的防护级别，本项目与面屏配套的防护服为2级，麻烦确认面屏面料是否调整为与配套防护服相应防护级别的（大于45j/cm2）？ | *** | 通用技术 | 标的 | 防护服 | 2024-09-04 15:14:13 | 已调整。详见更新后的技术条件书。